## 评星表
序号 | 标称品牌 | 购买地点 | 生产企业名称 | 产品名称 | 型号规格 | 购买单价（元） | 执行标准 | 产品使用说明 |  | 纤维含量（%） |  | 合规性 评星 | 甲醛含量（mg/kg） |  | pH值 |  | 安全性 评星 | 绒子含量(%) |  | 绒丝+羽丝（%） |  | 蓬松度（洗前）/cm |  | 蓬松度（洗后）/cm | AP和APEO（mg/kg） |  | 羽绒品质 评星 | 钻绒值（根/m2） |  | 充绒量（g） |  | 成衣使用性能 评星 | 综合气味指数（N） | 综合气味 评星 | 综合评价
[8 empty] | 标准值 | 实测值 | 标准值 | 实测值 |  | 标准值 | 实测值 | 标准值 | 实测值 |  | 标准值 | 实测值 | 标准值 | 实测值 | 标准值 | 实测值 | 实测值 | 标准值 | 实测值 |  | 标准值 | 实测值 | 标准值 | 实测值 |  | 实测值
1 | NIKE | 天猫/NIKE儿童官方旗舰店 | 制造商：厦门弘疆实业有限公司/经销商：永兴东润服饰股份有限公司 | 羽绒服 | 130/64 | 459 | Q/320585 NKY 106-2024、GB 31701 C类 | 应符合GB/T5296.4-2012、Q/320585 NKY 106-2024标准要求 | 符合 | 面布：锦纶100 里布：聚酯纤维100 帽里填充物：聚酯纤维100 （不包括装饰部分） | 面料：锦纶100 里料：聚酯纤维100 帽里填充物：聚酯纤维100 | ★★★★★ | ≤300 | 未检出 | 4.0~9.0 | 6.6 | ★★★★★ | ≥90-5.0 | 88.7 | ≤10.0 | 5.8 | ≥16.0 | 17.0 | 16.2 | ＜10和＜100 | 未检出和未检出 | ★★★★★ | ≤120 | 11 | 118(偏差率：≥-5.0%) | 119(偏差率：+0.8%) | ★★★★★ | 14.77 | ★★★★★ | ★★★★★
2 | 年衣 | 天猫/年衣旗舰店 | 北京嗯哈文化创意有限公司 | 桃花朵朵羽绒服 | 150/72 | 337.56 | GB/T 14272-2021、GB 31701 B类 | 应符合GB/T5296.4-2012、GB/T14272-2021标准要求 | 符合 | 面料：聚酯纤维100 （涂层除外） 里料：聚酯纤维100 填充物2：门襟、帽子、花瓣：聚酯纤维100 | 面料聚酯纤维100 (涂层除外) 里料聚酯纤维100 填充物2聚酯纤维100 | ★★★★★ | ≤75 | 未检出 | 4.0~8.5 | 7.2 | ★★★★★ | ≥85-5.0 | 85.5 | ≤10.0 | 9.7 | ≥15.5 | 16.4 | 17.5 | ＜10和＜100 | 未检出和未检出 | ★★★★★ | ≤120 | 13 | 114(偏差率：≥-5.0%) | 116(偏差率：+1.8%) | ★★★★★ | 14.57 | ★★★★★ | ★★★★★
3 | 高梵 | 天猫/高梵童装旗舰店 | 高梵（浙江）信息技术有限公司 | 童装鹅绒服 | 140/64 | 598.95 | GB/T 14272-2021、GB 31701 C类 | 应符合GB/T5296.4-2012、GB/T14272-2021标准要求 | 符合 | 面料：锦纶100 里料：锦纶100 局部填充物：聚酯纤维100 | 面料：锦纶100 里料：锦纶100 局部填充物：聚酯纤维100 | ★★★★★ | ≤300 | 未检出 | 4.0~9.0 | 5.5 | ★★★★★ | ≥90-5.0 | 87.1 | ≤10.0 | 8.4 | ≥17.0 | 17.7 | 17.8 | ＜10和＜100 | 未检出和未检出 | ★★★★★ | ≤120 | 10 | 133(偏差率：≥-5.0%) | 138(偏差率：+3.8%) | ★★★★★ | 14.67 | ★★★★★ | ★★★★★
4 | mette kids | 天猫/mettekids旗舰店 | 浙江羊绒世家服饰股份有限公司 | 童装羽绒服 | 140/64 | 399.2 | GB/T 14272-2021、GB 31701 C类 | 应符合GB/T5296.4-2012、GB/T14272-2021标准要求 | 符合 | 面料：聚酯纤维100 里料：聚酯纤维100 其余部分填充物：聚酯纤维100 | 面料：聚酯纤维100 里料：聚酯纤维100 其余部分填充物：聚酯纤维100 | ★★★★★ | ≤300 | 未检出 | 4.0~9.0 | 6.5 | ★★★★★ | ≥90-5.0 | 87.4 | ≤10.0 | 8.2 | ≥17.0 | 17.5 | 17.6 | ＜10和＜100 | 未检出和未检出 | ★★★★★ | ≤120 | 12 | 113(偏差率：≥-5.0%) | 119(偏差率：+5.3%) | ★★★★★ | 14.68 | ★★★★★ | ★★★★★
5 | 波司登 | 抖音商城\直播间/波司登儿童官方旗舰店 | 波司登羽绒服装有限公司 | 羽绒服 | 150/72 | 459 | Q/BSD 002-2023、GB31701C类 | 应符合GB/ T 5296.4-2012、 Q/BSD 002-2023标准要求 | 符合 | 面料、辅里料：锦纶100 主里料：聚酯纤维100 局部填充物：聚酯纤维100 | 面料、辅里料：锦纶100 主里料：聚酯纤维100 局部填充物：聚酯纤维100 | ★★★★★ | ≤300 | 未检出 | 4.0~9.0 | 6.0 | ★★★★★ | ≥90-5.0 | 87.8 | ≤10.0 | 6.3 | ≥16.0 | 17.2 | 17.5 | ＜10和＜100 | 未检出和未检出 | ★★★★★ | / | 11 | 110(偏差率：≥-5.0%) | 116(偏差率：+5.5%) | ★★★★★ | 14.20 | ★★★★★ | ★★★★★
6 | 英氏YeeHoO | 抖音商城/直播间/YeeHoO英氏羽绒服旗舰店 | 广州英氏销售有限公司 | 羽绒外套 | 150/72 | 339 | GB/T 14272-2021、GB 31701 B类、Q/YHFZ022-2023、FZ/T01118-2012 | 应符合GB/ T 5296.4-2012、 GB/T 14272-2021标准要求 | 符合 | 主面料/帽里料：聚酯纤维100 （非纤维物质除外） 大身/袖子里料：聚酯纤维100 帽子填充物：聚酯纤维100 | 主面料/帽里料：聚酯纤维100 大身袖子里料：聚酯纤维100 帽子填充物：聚酯纤维100 (非纤维物质除外) | ★★★★★ | ≤75 | 未检出 | 4.0~8.5 | 6.2 | ★★★★★ | ≥85-5.0 | 86.9 | ≤10.0 | 7.5 | ≥15.5 | 17 | 17 | ＜10和＜100 | 未检出和未检出 | ★★★★★ | ≤120 | 12 | 114(偏差率：≥-5.0%) | 116(偏差率：+1.8%) | ★★★★★ | 14.45 | ★★★★★ | ★★★★★
7 | 齐齐熊® | 小红书/ciciibear齐齐熊旗舰店 | 合肥乖米熊科技有限公司 | 羽绒服 | 140/68 | 329.5 | GB/T 14272-2021、GB 31701-2015 C类 | 应符合GB/T 5296.4-2012、 GB/T 14272-2021标准要求 | 符合 | 面料：锦纶100 里料：聚酯纤维100 胆布：聚酯纤维100 局部填充物：聚酯纤维100 | 面料：锦纶100 大身里料：聚酯纤维100 胆布：聚酯纤维100 局部填充物：聚酯纤维100 | ★★★★★ | ≤300 | 未检出 | 4.0~9.0 | 6.2 | ★★★★★ | ≥85-5.0 | 86.3 | ≤10.0 | 9.3 | ≥15.5 | 16.6 | 16.8 | ＜10和＜100 | 未检出和未检出 | ★★★★★ | ≤120 | 12 | 139.4(偏差率：≥-5.0%) | 147(偏差率：+5.5%) | ★★★★★ | 14.56 | ★★★★★ | ★★★★★
8 | balabala | 唯品会/巴拉巴拉官方特卖旗舰店 | 浙江森马服饰股份有限公司 | 羽绒服 | 140/68 | 259 | Q/BALABALA 103-2021、GB 31701 C类 | 应符合GB/ T 52964-2012、 Q/BALABALA 103-2021标准要 求 | 符合 | 面料：聚酯纤维100 （薄膜除外） 里料：聚酯纤维100 其余部位：聚酯纤维100 | 面料：聚酯纤维100(薄膜除外) 里料：聚酯纤维100 其余部位填充物：聚酯纤维100 | ★★★★★ | ≤300 | 未检出 | 4.0~9.0 | 6.2 | ★★★★★ | ≥85-5.0 | 84.4 | ≤10.0 | 9.4 | ≥15.5 | 17.2 | 17.1 | ＜10和＜100 | 未检出和未检出 | ★★★★★ | ≤120 | 11 | 146(偏差率：≥-5.0%) | 146(偏差率：0%) | ★★★★★ | 14.73 | ★★★★★ | ★★★★★
9 | 李宁YOUNG | 京东/李宁儿童京东自营旗舰店 | 李宁体育童装有限公司 | 短羽绒服 | 150/72 | 318 | Q/TXLNB 0021-2023、GB 31701 C类 | 应符合GB/T 5296.4-2012、 Q/TXLNB 0021-2023标准要求 | 符合 | 面料：聚酯纤维100 （涂层除外） 里料：聚酯纤维100 领子等填充物：聚酯纤维100 | 面料：聚酯纤维100 (涂层除外) 里料：聚酯纤维100 领子填充物：聚酯纤维100 | ★★★★★ | ≤300 | 未检出 | 4.0~9.0 | 5.8 | ★★★★★ | ≥85-8.0 | 85.6 | / | 9.5 | ≥12.5 | 17.2 | 17.5 | / | 未检出和未检出 | ★★★★★ | / | 10 | 115 | 121(偏差率：+5.2%) | ★★★★★ | 14.67 | ★★★★★ | ★★★★★
10 | PAW IN PAW | 京东/PawinPaw官方旗舰店 | 宇旭时装（上海）有限公司 | 儿童羽绒服 | 150/72 | 557.1 | Q31/0112000412C001-2022、GB 31701 C类 | 应符介GB/T 5296.4-2012、 Q31/0112000412 C001-2022标准要求 | 符合 | 面料：聚酯纤维100 （非纤维物质除外） 里料：聚酯纤维100 帽子填充物：聚酯纤维100 （局部填充物除外） | 面料：聚酯纤维100 (非纤维物质除外) 里料：聚酯纤维100 帽子填充物：聚酯纤维100 | ★★★★★ | ≤300 | 未检出 | 4.0~9.0 | 6.1 | ★★★★★ | ≥90-5.0 | 87.7 | ≤10.0 | 7.8 | ≥16.0 | 16.8 | 17 | ＜10和＜100 | 未检出和未检出 | ★★★★★ | / | 10 | 141.9(偏差率：≥-5.0%) | 149(偏差率：+5.0%) | ★★★★★ | 14.52 | ★★★★★ | ★★★★★
11 | CANADA GOOSE | 天猫/CANADA GOOSE官方旗舰店 | 进口商代理机构：希计（上海）商贸有限公司 | 儿童羽绒服 | 145/68（M） | 5547.5 | Q/CANADAG00SE02-2024，GB 31701-2015 C类，标有功能性标识的服装符合Q/310106000143C002-2021的要求，标有TEI评级标识的服装符合Q/CANADAG00SE04-2023的要求 | 应符合GB/ T 5296.4-2012、 CANADAGOO SE02-2024标准耍求 | 符合 | 面料：聚酯纤维84±5 棉16±5 里料：聚酰胺纤维100 | 面料：聚酯纤维81.7 棉18.3 里料锦纶100 | ★★★★★ | ≤300 | 未检出 | 4.0~9.0 | 5.9 | ★★★★★ | ≥80-5.0 | 79.1 | ≤10.0 | 6.3 | ≥14.5 | 16.4 | 15.7 | ＜10和＜100 | 未检出和未检出 | ★★★★★ | ≤120 | 11 | 161(偏差率：≥-5.0%) | 169(偏差率：+5.0%) | ★★★★★ | 15.68 | ★★★★ | ★★★★☆
12 | asics kids | 抖音商城/直播间Asics亚瑟士儿童官方旗舰店 | 上海森动服饰有限公司 | 羽绒服 | 140/68 | 329 | GB/T 14272-2021、GB 31701 C类 | 应符合GB/ T 5296.4-2012、 GB/T 14272-2021标准要求 | 符合 | 面料：聚酯纤维100 里料：聚酯纤维100 填充物：其余部位： 聚酯纤维100 | 面料：聚酯纤维100 里料：聚酯纤维100 填充物：其余部位聚酯纤维100 | ★★★★★ | ≤300 | 未检出 | 4.0~9.0 | 6.0 | ★★★★★ | ≥85-5.0 | 85.2 | ≤10.0 | 7.4 | ≥15.5 | 17 | 17.1 | ＜10和＜100 | 未检出和未检出 | ★★★★★ | ≤120 | 11 | 126.5(偏差率：≥-5.0%) | 125(偏差率：-1.2%) | ★★★★★ | 14.79 | ★★★★★ | ★★★★☆
13 | CONVERSE | 抖音商城\直播间/Converse童装旗舰店 | 永兴东润服饰股份有限公司 | 羽绒服 | 140/68 | 306.29 | Q/YXDR 15-2023、GB 31701 C类 | 应符合GB1T5296.4-2012、Q/YXDR 15-2023标准要求 | 符合 | 面布：聚酯纤维100 里布：聚酯纤维100 帽填充物：聚酯纤维 100 （非纤维物质除外） （不包括装饰部分） | 面料：聚酯纤维100 里料：聚酯纤维100 帽子填充物：聚酯纤维100 | ★★★★★ | ≤300 | 未检出 | 4.0~9.0 | 6.4 | ★★★★★ | ≥90-10 | 89.3 | / | 6.1 | ≥14.0 | 17.2 | 16.6 | / | 未检出和未检出 | ★★★★★ | / | 12 | 125(偏差率：≥-10.0%) | 121(偏差率：-3.2%) | ★★★★★ | 14.66 | ★★★★★ | ★★★★☆
14 | 鸭鸭 | 抖音商城/直播间/鸭鸭KIDS母婴服饰旗舰店 | 鸭鸭股份公司 | 羽绒服 | 140/68 | 272.84 | GB/T 14272-2021、GB 31701-2015 C类 | 应符合GB/ T 5296.4-2012、 GB/T 14272-2021标准要求 | 符合 | 面料成分：锦纶100 里料成分：锦纶100 胆布成分：聚酯纤维100 局部填充物：聚酯纤维100 | 面料：锦纶100 里料：锦纶100 胆布：聚酯纤维100 局部填充物：聚酯纤维100 | ★★★★★ | ≤300 | 未检出 | 4.0~9.0 | 6.7 | ★★★★★ | ≥90-5.0 | 87.1 | ≤10.0 | 8.8 | ≥16.0 | 16.7 | 17.1 | ＜10和＜100 | 未检出和未检出 | ★★★★★ | ≤120 | 12 | 112.7(偏差率：≥-5.0%) | 126(偏差率：+11.8%) | ★★★★★ | 15.31 | ★★★★ | ★★★★☆
15 | 半度闲 | 小红书/bandocin半度闲旗舰店 | 浙江悠途服饰有限公司 | 羽绒服 | 140/64 | 395.84 | GB/T 14272-2021、GB 31701-2015 C类 | 应符合GB/T 5296.4-2012、 GB/T 14272-2021标准要求 | 符合 | 面料：聚酯纤维100 里料：锦纶100 胆布：聚酯纤维100 帽填充物：聚酯纤维100 | 面料：聚酯纤维100 里料：锦纶100 胆布：聚酯纤维100 帽子填充物：聚酯纤维100 | ★★★★★ | ≤300 | 未检出 | 4.0~9.0 | 6.9 | ★★★★★ | ≥90-5.0 | 86.1 | ≤10.0 | 9.4 | ≥16.0 | 16.8 | 16.8 | ＜10和＜100 | 未检出和未检出 | ★★★★★ | ≤120 | 13 | 112(偏差率：≥-5.0%) | 107(偏差率：-4.5%) | ★★★★★ | 14.67 | ★★★★★ | ★★★★☆
16 | TEENIE WEENIE KIDS | 小红书/TeenieWeenieKids旗舰店 | 甜维你（上海）商贸有限公司 | 梭织休闲服装 | 140/68 | 696.5 | Q/3101 TWN 001-2023、GB 31701 C类 | 应符合GB/T 5296.4-2012、 Q/3101 TWN 001-2023标准要 求 | 符合 | 主面料：聚酯纤维100 里料：聚酯纤维100 毛条：基布：聚酯纤维100 绒毛：腈纶100 （配料/罗纹除外） 帽子填充物：聚酯纤维100 | 面料：聚酯纤维100 里料：聚酯纤维100 绒毛：腈纶100 毛条：基布聚酯纤维100 帽子填充物：聚酯纤维100(无纺布除外) | ★★★★★ | ≤300 | 未检出 | 4.0~9.0 | 6.3 | ★★★★★ | ≥90-8.0 | 92.4 | ≤10.0 | 4.7 | ≥15.5 | 19.6 | 19.1 | / | 未检出和未检出 | ★★★★★ | / | 10 | 121(偏差率：≥-6.0%) | 134(偏差率：+10.7%) | ★★★★★ | 15.27 | ★★★★ | ★★★★☆
17 | dave&bella® 戴维贝拉 | 唯品会/戴维贝拉官方特卖旗舰店 | 杭州日冠服饰有限公司 | 羽绒服 | 140/64 | 348 | GB/T 14272-2021、GB 31701-2015 A类 | 应符合GB/T 5296.4-2012、 GB/T 14272-2021标准要求 | 符合 | 面料：锦纶100 里料：聚酯纤维100 | 面料：锦纶100 里料：聚酯纤维100 | ★★★★★ | ≤20 | 未检出 | 4.0~7.5 | 6.7 | ★★★★★ | ≥90-5.0 | 88.6 | ≤10.0 | 7.4 | ≥16.0 | 19 | 19.2 | ＜10和＜100 | 未检出和未检出 | ★★★★★ | ≤120 | 12 | 155.5(偏差率：≥-5.0%) | 158(偏差率：+1.6%) | ★★★★★ | 15.12 | ★★★★ | ★★★★☆
18 | Deeshamini | 唯品会/笛莎官方特卖旗舰店 | 江苏笛莎公主文化产业股份有限公司 | 羽绒服 | 140/64 | 288 | GB 31701-2015 C类、Q/DSJZ 001-2024 | 应符介GB/ T 5296.4-2012、Q/DSJZ 001-2024标准要求 | 符合 | 面料：聚酯纤维100 皇冠压花里料：聚酯纤维100 蓄热里料：聚酯纤维100 胆料：聚酯纤维100 帽填充物：聚酯纤维100 | 面料：聚酯纤维100 皇冠压花里料：聚酯纤维100 蓄热里料：聚酯纤维100 胆料：聚酯纤维100 帽子填充物：聚酯纤维100 | ★★★★★ | ≤300 | 未检出 | 4.0~9.0 | 6.3 | ★★★★★ | ≥90-5.0 | 86.5 | ≤10.0 | 6.4 | ≥16.0 | 17.4 | 17.2 | ＜10和＜100 | 未检出和未检出 | ★★★★★ | ≤120 | 13 | 160.5(偏差率：≥-5.0%) | 159(偏差率：-0.9%) | ★★★★★ | 14.51 | ★★★★★ | ★★★★☆
19 | marc&janie | 唯品会/马克珍妮官方特卖旗舰店 | 杭州紫音服饰有限公司 | 羽绒服 | 140/64 | 346.5 | GB/T 14272-2021、GB 31701-2015 B类 | 应符合GB/T 5296.4-2012、 GB/T 14272-2021标准要求 | 符合 | 面料：锦纶100 里料：锦纶100 | 面料：锦纶100 里料：锦纶100 | ★★★★★ | ≤75 | 未检出 | 4.0~8.5 | 6.1 | ★★★★★ | ≥90-5.0 | 88.2 | ≤10.0 | 6.1 | ≥16.0 | 17.3 | 17.4 | ＜10和＜100 | 未检出和未检出 | ★★★★★ | ≤120 | 13 | 127(偏差率：≥-5.0%) | 121(偏差率：-4.7%) | ★★★★★ | 14.72 | ★★★★★ | ★★★★☆
20 | FILA | 京东/FILA儿童京东自营旗舰店 | 斐乐体育有限公司 | 羽绒服 | 140/68 | 692.04 | Q/FLTY 1000-2024、GB 31701 C类 | 应符合GB/T 5296.4-2012标准要求 | 符合 | 面料：聚酯纤维100 里料：聚酯纤维100 | 红色面料：聚酯纤维100 藏青色面料：聚酯纤维100 里料：聚酯纤维100 | ★★★★★ | ≤300 | 未检出 | 4.0~9.0 | 5.7 | ★★★★★ | ≥75-5.0 | 84.8 | / | 7.6 | ≥14.0 | 16.6 | 17.3 | / | 未检出和未检出 | ★★★★★ | / | 13 | 155(偏差率：≥-5.0%) | 152(偏差率：-1.9%) | ★★★★★ | 14.89 | ★★★★★ | ★★★★☆
21 | MINI PEACE | 京东/MiniPeace京东自营旗舰店 | 宁波太平鸟风尚服饰有限公司 | 羽绒服 | 150/72 | 418.4 | Q/PBFS 01-2024、GB 31701 C类 | 应符合GB/ T 5296.4-2012、Q/PBFS 01-2024标准要求 | 符合 | 主料：锦纶100 里料：聚酯纤维100 其他部位填充物：聚酯纤维100 | 面料：锦纶100 里料：聚酯纤维100 其他部位填充物：聚酯纤维100 | ★★★★★ | ≤300 | 未检出 | 4.0~9.0 | 5.9 | ★★★★★ | ≥95-5.0 | 94.2 | ≤5.0 | 3 | ≥16.5 | 19.5 | 19.7 | ＜10和＜100 | 未检出和未检出 | ★★★★★ | ≤120 | 9 | 111(偏差率：≥-5.0%) | 107(偏差率：-3.6%) | ★★★★★ | 14.26 | ★★★★★ | ★★★★☆
22 | ANTA kids | 京东/安踏儿童官方旗舰店 | 安踏（中国）有限公司 | 羽绒服 | 140/64 | 385.5 | Q/ATZG 1000-2024、GB 31701 C类 | 应符合GB/T 5296.4-2012、 ATZG 1000-2024 标准要求 | 符合 | 面料：聚酯纤维100 里料：聚酯纤维100 填充物：帽：聚酯纤维100 | 面料：聚酯纤维100(非纤维物质除外) 里料：聚酯纤维100 帽子填充物：聚酯纤维100(无纺布除外) | ★★★★★ | ≤300 | 未检出 | 4.0~9.0 | 5.9 | ★★★★★ | ≥85-5.0 | 83.8 | / | 8.1 | ≥15.5 | 17.2 | 16.3 | / | 未检出和未检出 | ★★★★★ | / | 11 | 122(偏差率：≥-5.0%) | 120(偏差率：-1.6%) | ★★★★★ | 14.52 | ★★★★★ | ★★★★☆
23 | CAMEL | 天猫/骆驼官方旗舰店 | 广东超级冲锋科技发展有限公司 | 童装羽绒服 | 150/72 | 281.3 | GB/T 14272-2021、GB 31701 C类 | 应符合GB/T 5296.4-2012、 GB/T 14272-2021标准要求 | 符合 | 面料：锦纶100 里料：锦纶100 绒布袋布：聚酯纤维100 帽子/领子填充物：聚酯纤维100 | 面料：锦纶100 里料：锦纶100 绒布袋布：聚酯纤维100 帽子/领子填充物：聚酯纤维100 | ★★★★★ | ≤300 | 未检出 | 4.0~9.0 | 6.2 | ★★★★★ | ≥90-5.0 | 86.7 | ≤10.0 | 9.1 | ≥16.0 | 16.8 | 17.4 | ＜10和＜100 | 未检出和未检出 | ★★★★★ | ≤120 | 13 | 128.6(偏差率：≥-5.0%) | 128(偏差率：-0.5%) | ★★★★★ | 14.72 | ★★★★★ | ★★★★☆
24 | 美津浓童装 | 天猫/美津浓KIDS旗舰店 | 上海美津浓有限公司/厦门木木猪服饰有限公司 | 中性羽绒服 | 140/68 | 341.1 | GB/T 14272-2021、GB 31701-2015 C类 | 应符合GB/T 5296.4-2012、 GB/T 14272-2021标准要求 | 符合 | 面料：聚酯纤维100 里料：聚酯纤维100 口袋/帽子填充物：聚酯纤维100 | 面料：聚酯纤维100 里料：聚酯纤维100 口袋/帽子填充物：聚酯纤维100 | ★★★★★ | ≤300 | 未检出 | 4.0~9.0 | 6.1 | ★★★★★ | ≥80-5.0 | 75.5 | ≤10.0 | 9.9 | ≥14.5 | 14.7 | 15.7 | ＜10和＜100 | 未检出和未检出 | ★★★★★ | ≤120 | 12 | 128(偏差率：≥-5.0%) | 126(偏差率：-1.6%) | ★★★★★ | 14.58 | ★★★★★ | ★★★★☆
25 | ZOSEE/左西 | 天猫/左西旗舰店 | 无锡市左西电子商务科技有限公司 | 羽绒服 | 140/68 | 263.16 | GB/T 14272-2021、GB 31701-2015 C类 | 应符合GB/T 5296.4-2012、 GB/T 14272-2021标准要求 | 符合 | 面料：聚酯纤维100 里料：锦纶100 胆布：聚酯纤维100 局部填充物：聚酯纤维100 | 面料：聚酯纤维100 里料：锦纶100 胆布：聚酯纤维100 局部填充物：聚酯纤维100 | ★★★★★ | ≤300 | 未检出 | 4.0~9.0 | 6.1 | ★★★★★ | ≥90-5.0 | 85.5 | ≤10.0 | 7.7 | ≥16.0 | 17.1 | 17.5 | ＜10和＜100 | 未检出和未检出 | ★★★★★ | ≤120 | 13 | 140(偏差率：≥-5.0%) | 142(偏差率：+1.4%) | ★★★★★ | 15.35 | ★★★★ | ★★★★☆
26 | 贝肽斯 | 天猫/贝肽斯官方旗舰店 | 江西省贝肽斯母婴用品有限公司 | 羽绒服（加厚款） | 150/64 | 231.5 | GB/T 14272-2021、GB 31701 A类 | 应符合GB/T 5296.4-2012、GB/T 14272-2021标准要求 | 符合 | 面料：锦纶100 里料：锦纶100 | 面料：锦纶100% 里料：锦纶100% | ★★★★★ | ≤20 | 未检出 | 4.0~7.5 | 6.5 | ★★★★★ | ≥90-5.0 | 85.1 | ≤10.0 | 11.7 | ≥16.0 | 16.1 | 16.5 | ＜10和＜100 | 未检出和未检出 | ★★★☆ | ≤120 | 20 | 115(偏差率：≥-5.0%) | 118(偏差率：+2.6%) | ★★★★★ | 14.85 | ★★★★★ | ★★★★
27 | PUMA® | 拼多多/PUMA童装童鞋旗舰店 | 委托生产商：上海森小喵运动服饰有限公司/生产厂：淮安艺锦服饰有限公司 | 羽绒服 | 140/68 | 305.5 | GB/T 14272-2021、GB 31701-2015 C类 | 应符合GB/T 5296.4-2012、GB/T 14272-2021标准要求 | 符合 | 面料：聚酯纤维100 里料：聚酯纤维100 填充物（领子）：聚酯纤维100 | 面料：聚酯纤维100(非纤维物质除外) 里料：聚酯纤维100 填充物（领子）：聚酯纤维100 | ★★★★★ | ≤300 | 未检出 | 4.0~9.0 | 6.5 | ★★★★★ | ≥85-5.0 | 77.9 | ≤10.0 | 12 | ≥15.5 | 16.9 | 16.8 | ＜10和＜100 | 未检出和未检出 | ★★★ | ≤120 | 11 | 127(偏差率：≥-5.0%) | 128(偏差率：+0.8%) | ★★★★★ | 14.51 | ★★★★★ | ★★★★
28 | 雅鹿 | 拼多多/雅鹿母婴官方旗舰店 | 雅鹿控股股份有限公司 | 羽绒服 | 155/80A | 159.9 | GB/T 14272-2021、GB 18401 C类 | 应符介GB/T 5296 4-2012、GB/T 14272-2021标准要求 | 符合 | 面料：锦纶100 里料：锦纶100 胆料：聚酯纤维100 局部填充物：聚酯纤维100 | 面料：锦纶100 里料：锦纶100 胆料：聚酯纤维100 局部填充物：聚酯纤维100 | ★★★★★ | ≤300 | 未检出 | 4.0~9.0 | 6.7 | ★★★★★ | ≥90-5.0 | 78.4 | ≤10.0 | 16.3 | ≥16.0 | 16.3 | 17.4 | ＜10和＜100 | 未检出和20.62 | ★★★ | ≤120 | 13 | 123(偏差率：≥-5.0%) | 127(偏差率：+3.3%) | ★★★★★ | 14.60 | ★★★★★ | ★★★★
29 | Dickies | 拼多多/DICKIES童装旗舰店 | 上海三登服装服饰有限公司 | 羽绒外套 | 150/72 | 187.16 | GB/T 14272-2021、GB 31701-2015 C类 | 应符合GB/T 5296.4-2012、 GB/T 14272-2021标准要求 | 未标注绒子含量 | 面料：聚酯纤维100 里布：聚酯纤维100 胆布：聚酯纤维100 （涂层,花和装饰部分除外） | 面料：聚酯纤维100 里料：聚酯纤维100 胆布：聚酯纤维100 | ★★★ | ≤300 | 未检出 | 4.0~9.0 | 6.7 | ★★★★★ | / | 89.7 | / | 6.4 | / | 16.9 | 17.4 | ＜10和＜100 | 未检出和67.50 | ★★★★★ | ≤120 | 11 | 148(偏差率：≥-5.0%) | 153(偏差率：+3.4%) | ★★★★★ | 14.74 | ★★★★★ | ★★★★
30 | ZARA | 西单大悦城/Zara | 爱特思电子商务（上海）有限公司 | 防寒上衣 | 120/60 | 399 | GB 31701-2015 C类、Q/ITXC003-2022 | 应符合GB/T 5296.4-2012、 Q/ITXC003-2022标 准要求 | 符合 | 面料：锦纶100 主要里料：聚酯纤维100 次要里料：锦纶100 次要填充物：聚酯纤维100 | 面料：锦纶100 主要里料：聚酯纤维100 次要里料：锦纶100 次要填充物：聚酯纤维100 | ★★★★★ | ≤300 | 未检出 | 4.0~9.0 | 6.1 | ★★★★★ | / | 23.9 | / | 45 | / | 11.8 | 11.6 | / | 未检出和231.38 | - | ≤120 | 13 | 110 | 176(偏差率：+60.0%) | - | 14.55 | - | 混合绒服装，不参与评星
注：
1、综合评价结果用“★”表示，“★”越多结果越好。
2、品牌为ZARA的样品为混合绒服装，不参与评价。